## 3224
Přehled zatřídění
č. silnice: | III/3224
pořadí | datum odběru vzorku | staničení (km) | třída zatřídění ZAS-T1 až T4 | [7 empty] | číslo zprávy zatřídění
|  |  | 1. vrstva |  | 2. vrstva |  | 3. vrstva |  | 4. vrstva
|  |  | TL. (mm) | Tř. | TL. (mm) | Tř. | TL. (mm) | Tř. | TL. (mm) | Tř.
1 | 2023-02-02 | 0.74 | 40 | ZAS-T1 | 30 | ZAS-T1 | 60 | ZAS-T1 |  |  | PR2310225
2 | 2023-02-02 | 1.46 | 30 | ZAS-T4 | 70 | ZAS-T4 |  |  |  |  | PR2310225