## 00719
Přehled zatřídění
č. silnice: | III/00719
pořadí | datum odběru vzorku | staničení (km) | třída zatřídění ZAS-T1 až T4 | [7 empty] | číslo. Zprávy-zatřídění
|  |  | 1. vrstva |  | 2.vrstva |  | 3.vrstva |  | 4.vrstva
|  |  | TL. (mm) | Tř. | TL. (mm) | Tř. | TL. (mm) | Tř. | TL. (mm) | Tř.
1. | 2020-01-22 | 2.7 | 50 | ZAS-T1 | 45 | ZAS-T1 | 40 | ZAS-T1 | 90 | ZAS-T1 | PR2006091
2.
3.
4.
5.
6.
7.
8.
9.
10.