## 108
Přehled zatřídění
č. silnice: | II/108
pořadí | datum odběru vzorku | staničení (km) | třída zatřídění ZAS-T1 až T4 | [7 empty] | číslo zprávy zatřídění
|  |  | 1. vrstva |  | 2.vrstva |  | 3.vrstva |  | 4.vrstva
|  |  | TL. (mm) | Tř. | TL. (mm) | Tř. | TL. (mm) | Tř. | TL. (mm) | Tř.
8 | 2020-06-22 | 5.48 | 80 | ZAS-T1 | 40 | ZAS-T1 | 55 | ZAS-T1 | 65 | ZAS-T1 | PR2060304
9 | 2020-06-22 | 6.27 | 55 | ZAS-T1 | 70 | ZAS-T1 | 70 | ZAS-T2 | 60 | ZAS-T3 | PR2060304