## 0065
Přehled zatřídění
č. silnice: | III/0065
pořadí | datum odběru vzorku | staničení (km) | třída zatřídění ZAS-T1 až T4 | [7 empty] | číslo zprávy zatřídění
|  |  | 1. vrstva |  | 2.vrstva |  | 3.vrstva |  | 4.vrstva
|  |  | TL. (mm) | Tř. | TL. (mm) | Tř. | TL. (mm) | Tř. | TL. (mm) | Tř.
1 | 2020-06-29 | 0.26 | 30 | ZAS-T1 | 25 | ZAS-T1 | 45 | ZAS-T1 | 40 | ZAS-T1 | PR2063044
2
3
4
5
6
7
8
9
10