## 107
Přehled zatřídění
č. silnice: | II/107
pořadí | datum odběru vzorku | staničení (km) | třída zatřídění ZAS-T1 až T4 | [7 empty] | číslo zprávy zatřídění
|  |  | 1. vrstva |  | 2. vrstva |  | 3. vrstva |  | 4. vrstva
|  |  | TL. (mm) | Tř. | TL. (mm) | Tř. | TL. (mm) | Tř. | TL. (mm) | Tř.
5 | 2022-10-20 | 2.99 | 40 | ZAS-T1 | 30 | ZAS-T1 | 90 | ZAS-T1 | 90 | ZAS-T4 | PR22A7375