## 10132
Přehled zatřídění
č. silnice: | III/10132
pořadí | datum odběru vzorku | staničení (km) | třída zatřídění ZAS-T1 až T4 | [7 empty] | číslo zprávy zatřídění
|  |  | 1. vrstva |  | 2.vrstva |  | 3.vrstva |  | 4.vrstva
|  |  | TL. (mm) | Tř. | TL. (mm) | Tř. | TL. (mm) | Tř. | TL. (mm) | Tř.
1 | 2020-08-11 | 0.43 | 40 | ZAS-T3 | 20 | ZAS-T3 | 50 | ZAS-T3 |  |  | PR2077686
2 | 2020-08-11 | 1.26 | 35 | ZAS-T1 | 35 | ZAS-T3 | 35 | ZAS-T4 | 60 | ZAS-T4 | PR2077686