## 11437
Přehled zatřídění
č. silnice: | III/11437
pořadí | datum odběru vzorku | staničení (km) | třída zatřídění ZAS-T1 až T4 | [7 empty] | číslo zprávy zatřídění
|  |  | 1. vrstva |  | 2.vrstva |  | 3.vrstva |  | 4.vrstva
|  |  | TL. (mm) | Tř. | TL. (mm) | Tř. | TL. (mm) | Tř. | TL. (mm) | Tř.
1 | 2021-03-07 | 9.55 | 30 | ZAS-T1 | 30 | ZAS-T1 | 30 | ZAS-T1 | 35 | ZAS-T1 | PR2118424
2 | 2021-03-07 | 10.14 | 40 | ZAS-T1 | 40 | ZAS-T1 | 50 | ZAS-T1 | 40 | ZAS-T1 | PR2118424