## List1
Výrobek : | Zařazení : | Specifikace :
STŘEŠNÍ PLÁŠŤ | Střešní krytina - celá skladba | certifikovaná skladba
| Střešní krytina - celá skladba | BROOF (t3)
| Střešní krytina - penetrace | vysocepřilnavý penetrační nátěr za studena na bázi elastomerového bitumenu - bez toluenu
| Střešní krytina - penetrace | hustota - 0,94 ± 0,05, viskozita CF Nr.4 při 25 oC max. 30 s
| Střešní krytina - parotěsný pás | SBS modifikovaný asfaltový pás, vyztužený kombinovanou spřaženou vložkou hliníkové fólie a skelné rohože, horní povrch je opatřen jemnozrnným minerálním posypem, na spodním líci je lehce tavitelná spalná fólie
| Střešní krytina - parotěsný pás | výztužná vložka hliníková fólie/skelná rohož min. 70 g/m2, krycí vrstva SBS bitumen min. 3200 g/m2
| Střešní krytina - parotěsný pás | maximální tahové síly podélně 500 N/50 mm (deklarovaná hodnota), příčně 350 N/50 mm (deklarovaná hodnota)
| Střešní krytina - parotěsný pás | propustnost pro vodní páru (nový výrobek) ≥1500 m
| Střešní krytina - parotěsný pás | chování za chladu: horní povrch ≤ -20 °C, spodní povrch ≤ -20 °C
| Střešní krytina - parotěsný pás | odolnost proti stékání: nový výrobek ≥ 70 °C
| Střešní krytina - tepelná izolace | EPS 200
| Střešní krytina - podkladní pás | SBS modifikovaný samolepicí asfaltový pás se 4 cm širokým samolepicím a 4 cm svařovacím podélným okrajem, horní povrch je opatřen makroperforovanou fólií a protiskluzným posypem, spodní plocha je potažena strhávacím silikonovým filmem
| Střešní krytina - podkladní pás | výztužná vložka skelná tkanina min. 200 g/m2, krycí vrstva SBS bitumen min. 3500 g/m2
| Střešní krytina - podkladní pás | maximální tahové síly podélně 1280 N/50 mm (deklarovaná hodnota), příčně 1560 N/50 mm (deklarovaná hodnota)
| Střešní krytina - podkladní pás | chování za chladu: horní a povrch ≤ -25 °C
| Střešní krytina - podkladní pás | odolnost proti stékání: nový výrobek ≥ 100 °C
| Střešní krytina - vrchní pás | SBS modifikovaný asfaltový pás s protipožární úpravou vyztužený stabilizovanou polyesterovou rohoží gramáže 180 g/m 2, horní povrch je opatřen minerálním posypem nebo drcenou břidlicí, na spodním povrchu je lehce tavitelná fólie
| Střešní krytina - vrchní pás | výztužná vložka stabilizovaný polyester min. 180 g/m2, krycí vrstva SBS bitumen min. 3800 g/m2
| Střešní krytina - vrchní pás | maximální tahové síly podélně 600 N/50 mm (deklarovaná hodnota), příčně 600 N/50 mm (deklarovaná hodnota)
| Střešní krytina - vrchní pás | chování za chladu: horní a povrch ≤ -20 °C
| Střešní krytina - vrchní pás | odolnost proti stékání: nový výrobek ≥ 90 °C
| Střešní krytina - pochozí pás | SBS modifikovaný asfaltový pás vyztužený netkanou stabilizovanou vložkou s ochranným posypem z minerálních granulí
| Střešní krytina - pochozí pás | výztužná vložka stabilizovaný polyester min. 180 g/m2, krycí vrstva SBS bitumen min. 3200 g/m2
| Střešní krytina - pochozí pás | maximální tahové síly podélně 690 N/50 mm (deklarovaná hodnota), příčně 540 N/50 mm (deklarovaná hodnota)
| Střešní krytina - pochozí pás | propustnost pro vodní páru (nový výrobek) µ=20000
| Střešní krytina - pochozí pás | odolnost proti statickému zatížení ≥ 20 kg