## 03014
Přehled zatřídění
č. silnice: | III/03014
pořadí | datum odběru vzorku | staničení (km) | třída zatřídění ZAS-T1 až T4 | [7 empty] | číslo zprávy zatřídění
|  |  | 1. vrstva |  | 2.vrstva |  | 3.vrstva |  | 4.vrstva
|  |  | TL. (mm) | Tř. | TL. (mm) | Tř. | TL. (mm) | Tř. | TL. (mm) | Tř.
1 | 2020-08-10 | 0.3 | 35 | ZAS-T2 | 45 | ZAS-T3 |  |  |  |  | PR2077179
2 | 2020-08-10 | 0.9 | 25 | ZAS-T1 | 25 | ZAS-T1 | 30 | ZAS-T1 | 40 | ZAS-T1 | PR2077179