## 0273
Přehled zatřídění
č. silnice: | III/0273
pořadí | datum odběru vzorku | staničení (km) | třída zatřídění ZAS-T1 až T4 | [7 empty] | číslo zprávy zatřídění
|  |  | 1. vrstva |  | 2. vrstva |  | 3. vrstva |  | 4. vrstva
|  |  | TL. (mm) | Tř. | TL. (mm) | Tř. | TL. (mm) | Tř. | TL. (mm) | Tř.
1 | 2022-05-11 | 0.41 | 150 | ZAS-T1 | [6 empty] | R24-22-19-021
2 | 2022-05-11 | 1.23 | 120 | ZAS-T1 | [6 empty] | R24-22-19-022